## 様式1泥炭搬入
様式-1
泥 炭 搬 入 届
[8 empty] | 年 | 月 | 日
搬入先名称
工事名
発注者名
監督員
受注者
現場代理人
|  | 搬入予定日 |  |  | ～
|  | 搬入予定量 |  |  |  | m3
| 車 両 番 号 |  | 運 転 者 名 | 車 両 番 号 |  |  | 運 転 者 名

## 様式2出来形 (管路)
| 出来形管理総括表（管路） | [6 empty] | 様式-2
測定項目 | 管種・口径 |  | 単位 | 実施値 | 設計値 | 差 | 規 格 値 | 備考 | 測定基準
管の延長 |  |  | ｍ |  |  |  | -3/1000 |  | 管種、口径で分けず、１工区毎に測定
測定項目 | 工種 | 測 定 | 単位 | 最大値 | 最小値 | 平均値 | 規 格 値 | 備考 | 測定基準
箇所数
管の据付 | 占用位置 |  | ｍｍ |  |  |  | ±30mm |  | 路線、口径、管種ごとに、施工延長40ｍにつき１箇所
| 土被り |  | 〃 |  |  |  | ±30mm
弁室その他の構造物（現場打） | 壁厚 |  | ｍｍ |  |  |  | -20mm |  | 全箇所測定
| 床版厚 |  | 〃 |  |  |  | -20mm
| 底版厚 |  | 〃 |  |  |  | -20mm
| 内空幅 |  | 〃 |  |  |  | -30mm
| 内空高 |  | 〃 |  |  |  | ±30mm
| 幅 |  | ｍｍ |  |  |  | -30mm |  | 全箇所測定
異形管 防護工 | 高さ |  | 〃 |  |  |  | -30mm
| 辺長 |  | 〃 |  |  |  | -30mm
| 体積 | [5 empty] | +であること
| 基準高 |  | ｍｍ |  |  |  | ±50mm |  | 発進坑、到達坑で測定
推進工 | 中心線の偏位 |  | 〃 |  |  |  | 左右±50mm |  | 20ｍ毎に測定 なお、推進延長が20ｍ以下の場合は、両端で測定
| 管底高 |  | 〃 |  |  |  | ±50mm |  | 20ｍ毎に測定 なお、推進延長が20ｍ以下の場合は、両端で測定
シールド工 （一次） | 中心線の偏位 |  | ｍｍ |  |  |  | 左右±100mm |  | ５ﾘﾝｸﾞ毎に測定
| 管底高 |  | 〃 |  |  |  | ±50mm

## 様式3出来形（土木）
| 出来形管理総括表（土木） | [6 empty] | 様式-3
測定項目 | 工種 | 測 定 箇所数 | 単位 | 最大値 | 最小値 | 平均値 | 規 格 値 | 備考 | 測定基準 | 適用
高さ | 車道下層路盤 |  | 〃 |  |  |  | ±40mm |  | 40ｍ毎に１ヶ所 | 土木工事施工管理基準（北海道建設部）1-3-6-5
| 歩道下層路盤 |  | 〃 |  |  |  | ±50mm |  |  | 土木工事施工管理基準（北海道建設部）1-3-6
| 車道路床 |  | 〃 |  |  |  | ±50mm |  | 40ｍ毎に１ヶ所 （40ｍ以下は１施工箇所につき２ヶ所） | 土木工事施工管理基準（北海道建設部）1-4-4-36
| 歩道路床 |  | 〃 |  |  |  | ±50mm
幅 員 | 車道細粒度アス |  | ｍｍ |  |  |  | -25mm |  | 80ｍ毎に１ヶ所 | 土木工事施工管理基準（北海道建設部）1-3-6-5
| 車道密粒度アス |  | 〃 |  |  |  | -25mm
| 車道細密粒度Gアス |  | 〃 |  |  |  | -25mm
| 車道粗粒度アス |  | 〃 |  |  |  | -25mm
| 車道アス安定処理 |  | 〃 |  |  |  | -50mm
| 車道下層路盤 |  | 〃 |  |  |  | -50mm
| 車道凍上抑制層 |  | 〃 |  |  |  | -50mm
| 車道路床 |  | 〃 |  |  |  | -100mm |  | 40ｍ毎に１ヶ所 （40ｍ以下は１施工箇所につき２ヶ所） | 土木工事施工管理基準（北海道建設部）1-4-4-36
| 歩道細粒度アス |  | 〃 |  |  |  | -25mm |  | 80ｍ毎に１ヶ所 | 土木工事施工管理基準（北海道建設部）1-3-6
| 歩道アス安定処理 |  | 〃 |  |  |  | -50mm
| 歩道下層路盤 |  | 〃 |  |  |  | -100mm
| 歩道凍上抑制層 |  | 〃 |  |  |  | -100mm |  |  | 歩道下層路盤を準用
| 歩道路床 |  | 〃 |  |  |  | -100mm |  | 40ｍ毎に１ヶ所 （40ｍ以下は１施工箇所につき２ヶ所） | 土木工事施工管理基準（北海道建設部）1-4-4-36
厚 さ | 車道細粒度アス |  | ｍｍ |  |  |  | -7mm (-2mm) | （）10個の平均 | 200ｍ毎に１ヶ所コアー採取 最低３ヶ所 | 土木工事施工管理基準（北海道建設部）1-3-6を準用
| 車道密粒度アス |  | 〃 |  |  |  | -7mm (-2mm) | （）10個の平均
| 車道細密粒度Gアス |  | 〃 |  |  |  | -7mm (-2mm) | （）10個の平均
| 車道粗粒度アス |  | 〃 |  |  |  | -9mm (-3mm) | （）10個の平均
| 車道ｱｽ安定処理 |  | 〃 |  |  |  | -15mm (-5mm) | （）10個の平均
| 車道下層路盤 |  | 〃 |  |  |  | -45mm (-15mm) | （）10個の平均 | 200ｍ毎に１ヶ所 | 土木工事施工管理基準（北海道建設部）1-3-6-5
| 車道凍上抑制層 |  | 〃 |  |  |  | -45mm (-15mm) | （）10個の平均
| 歩道細粒度アス |  | 〃 |  |  |  | -9mm (-3mm) | （）10個の平均 | 200ｍ毎に１ヶ所コアー採取 最低３ヶ所 | 土木工事施工管理基準（北海道建設部）1-3-6
| 歩道アス安定処理 |  | 〃 |  |  |  | -15mm (-5mm) | （）10個の平均
| 歩道下層路盤 |  | 〃 |  |  |  | -30mm (-10mm) | t＜15㎝()10個の平均 | 200ｍ毎に１ヶ所 | 土木工事施工管理基準（北海道建設部）1-3-6
|  |  | 〃 |  |  |  | -45mm (-15mm) | t≧15㎝()10個の平均
| 歩道凍上抑制層 |  | 〃 |  |  |  | -30mm (-10mm) | t＜15㎝()10個の平均 |  | 土木工事施工管理基準（北海道建設部）1-3-6を準用
|  |  | 〃 |  |  |  | -45mm (-15mm) | t≧15㎝()10個の平均
区画線 | 幅 |  | ｍｍ |  |  |  | +20、-5 |  | 施工区間延長10 ㎞毎に１箇所測定し最 低３ヶ所とする。ただし、施工区間延長 が２㎞以下の場合は１箇所とする | 土木工事施工管理基準（北海道建設部）1-3-3-12
| 長さ（破線の塗布長） |  | 〃 |  |  |  | 個々の測定 ±200㎜ かつ Ｌ≧設計値
| 長さ（破線の間隔） |  | 〃 |  |  |  | 個々の測定 ±200㎜ かつ ℓ≦設計値
※ｱｽﾌｧﾙﾄ舗装に関しては、１層毎とする

## 様式4品管 (管路)
| 品質管理総括表（管路） | [5 empty] | 様式-4
測定項目 | 管種 | 口径 | 測 定 | OK | NG | 規 格 値 | 備 考
箇所数
管の接合 | K形 |  |  |  |  | チェックシートによる確認
| T形 |  |  |  |  | 〃
| NS形 |  |  |  |  | 〃
| GX形 |  |  |  |  | 〃
| ﾌﾗﾝｼﾞ形 |  |  |  |  | 〃
（RF-RF）
| ﾌﾗﾝｼﾞ形 |  |  |  |  | 〃
（RF-GF）
工種 | 試験項目 |  | 測 定 | OK | NG | 規 格 値 | 備 考
箇所数
水圧試験 | 管路水圧試験 |  |  |  |  | 0.5MPa・10分間
水質試験 | ｐH値・残留塩素・臭気・味・外観 | [5 empty] | 水質検査結果書による
工種 | 試験項目 |  | 測 定 | 最大値 | 最小値 | 規 格 値 | 備 考
箇所数
充填工 (ｴｱﾐﾙｸ) | フロー値 |  |  |  |  | ±20mm
| 生比重 |  |  |  |  | ±0.1
| 空気量 |  |  |  |  | ±5%
| 圧縮強度 |  |  |  |  | 設計強度以上

## 様式5品管(土木)
| 工事品質管理総括表（土木） | [6 empty] | 様式-5
測定項目 | 工種 | 測 定 箇所数 | 単位 | 最大値 | 最小値 | 平均値 | 規 格 値 | 備考 | 試験基準
現場密度 | 車道下層路盤 |  | ％ |  |  |  | 個々で93%以上 X3:97%以上 X6:96%以上 X10:95%以上 | X6はX3を満足しない時、もう３回分を追加し測定を行う。 | １施工箇所毎に３回（１回の試験につき１孔で測定）
〃
| 車道凍上抑制層 |  | 〃 |  |  |  | 90%以上 |  | 舗装構成毎に１回（１回は１孔の試験である）
| 車道路床 |  | 〃 |  |  |  | 90%以上 | 舗装部・未舗装部に適用 | １施工箇所毎に３回（１回の試験につき３孔で測定し、３孔の最低値で判定）
| 歩道下層路盤 |  | 〃 |  |  |  | 85%以上 |  | １施工箇所毎に３回（１回の試験につき１孔で測定）
| 歩道凍上抑制層 |  | 〃 |  |  |  | 85%以上 |  | 舗装構成毎に１回（１回は１孔の試験である）
| 歩道路床 |  | 〃 |  |  |  | 90%以上 | 舗装部・未舗装部に適用 | １施工箇所毎に３回（１回の試験につき３孔で測定し、３孔の最低値で判定）
基準密度 | 車道細粒度アス |  | t/m3 |  |  |  | 2.25t/m3以上
| 車道密粒度アス |  | 〃 |  |  |  | 2.35t/m3以上
| 車道細密粒度Gアス |  | 〃 |  |  |  | 2.35t/m3以上
| 車道粗粒度アス |  | 〃 |  |  |  | 2.35t/m3以上
| 車道アス安定処理 |  | 〃 |  |  |  | 2.30t/m3以上
| 歩道細粒度アス |  | 〃 |  |  |  | 2.15t/m3以上
| 歩道粗粒度アス |  | 〃 |  |  |  | 2.15t/m3以上
| 歩道ｱｽ安定処理 |  | 〃 |  |  |  | 2.15t/m3以上
締固め度 | 車道細粒度アス |  | ％ |  |  |  | 個々で94.0%以上 X3:96.5%以上 X6:96.0%以上 X10:96.0%以上 | X6はX3を満足しない時、もう３回分を追加し測定を行う。 | 舗装構成毎に３回
| 車道密粒度アス |  | 〃
| 車道細密粒度Gアス |  | 〃
| 車道粗粒度アス |  | 〃
| 車道アス安定処理 |  | 〃
| 歩道細粒度アス |  | 〃 |  |  |  | 90.0%以上
| 歩道粗粒度アス |  | 〃 |  |  |  | 90.0%以上
| 歩道ｱｽ安定処理 |  | 〃 |  |  |  | 90.0%以上
出荷温度 | 車道細粒度アス |  | ℃ |  |  |  | 185°C以下 |  | 全台測定
| 車道密粒度アス |  | 〃 |  |  |  | 185°C以下
| 車道細密粒度Gアス |  | 〃 |  |  |  | 185°C以下
| 車道粗粒度アス |  | 〃 |  |  |  | 185°C以下
| 車道アス安定処理 |  | 〃 |  |  |  | 185°C以下
| 歩道細粒度アス |  | 〃 |  |  |  | 185°C以下
| 歩道粗粒度アス |  | 〃 |  |  |  | 185°C以下
| 歩道ｱｽ安定処理 |  | 〃 |  |  |  | 185°C以下
敷均し温度 | 車道細粒度アス |  | ℃ |  |  |  | 110°C以上 |  | 測定値の記録は、1日4回（午前・午後各2回）
| 車道密粒度アス |  | 〃 |  |  |  | 110°C以上
| 車道細密粒度Gアス |  | 〃 |  |  |  | 110°C以上
| 車道粗粒度アス |  | 〃 |  |  |  | 110°C以上
| 車道アス安定処理 |  | 〃 |  |  |  | 110°C以上
| 歩道細粒度アス |  | 〃 |  |  |  | 110°C以上
| 歩道ｱｽ安定処理 |  | 〃 |  |  |  | 110°C以上
乳剤散布量 | プライムコート |  | ㍑／㎡ |  |  |  | 1.260㍑／㎡以上 |  | １～２回／日（国土交通省基準準用）
| タックコート |  | 〃 |  |  |  | 0.430㍑／㎡以上
ｺﾝｸﾘｰﾄ工※ （C-1） | スランプ |  | ｃm |  |  |  | ±2.5ｃm
| 空気量 |  | 〃 |  |  |  | ±1.5%
ｺﾝｸﾘｰﾄ工※ （RC-1） | 塩化物総量 |  | kg/㎥ |  |  |  | 0.3kg/㎥以下
| スランプ |  | ｃm |  |  |  | ±2.5ｃm
| 圧縮強度 |  | ％ |  |  |  | 個々で〇〇%以上 X3:〇〇%以上 | 個々：呼び強度の85%以上 X3：呼び強度以上
| 空気量 |  | 〃 |  |  |  | ±1.5%
区画線 | 塗料等の吐出量試験 | [5 empty] | 試験結果報告書の提出
※コンクリート工：１工種当りの総使用量が50㎥未満の場合は、１工種１回以上又はレディーミクストコンクリート工場（JISマーク表示認定工場）の品質証明書等のみとすることができる。
Note on H3: 最大乾燥密度との比較